{"text_format":"2","workbook":"xlsx","n_sheets":1,"sheets":["Kalk_Verbrauch_SP_kurz_KB_0122s"],"not_rendered":{"charts":0,"images":1,"macros":0,"external_links":0,"defined_names":0,"comments":0,"pivot_tables":0},"unopened":[],"bounds":{"document_bytes":16777216,"sheet_cells":100000,"run_cost":"one","rows_first":2000,"rows_last":500,"rows_between":2000,"halvings":0,"cell_chars":16384,"cell_head_chars":4096},"cells_cut":0,"cells_raw":0,"read":"whole","date_system":"1900"}

{"sheet":"Kalk_Verbrauch_SP_kurz_KB_0122s","index":0,"n_rows":39,"n_cols":7,"rows_kept":39,"cut":false,"hidden":false,"merged":[[3,0,3,6],[4,0,4,6],[5,0,5,6],[23,0,23,6],[24,0,24,6]]}
[]
[]
[]
["Midicoater Beschichtungsverfahren"]
["Berechnung der benötigten Harzmenge für SprayCoat in Liter und alternativ in kg"]
["in Abhängigkeit des Rohrdurchmessers, der Rohrlänge und der Beschichtungsstärke"]
["Rohrdurchmesser","Länge des Rohres (l)","Radius","Mantelfläche","Volumenberechnung für ","Umrechung Σ Volumen","Umrechung Liter in kg"]
["mm","mm","mm","Rohr in mm²"," Beschichtungshöhe h in mm³","in Liter, mit 1mm³ =","mit spezifischer Dichte kg/l"]
[{"$nulls":5},9.9999999999999995E-7,1.4]
[{"$nulls":5},"Verbrauchsmenge in l","Verbrauchsmenge in kg"]
[]
[30,1000,{"$f":"0.5*A12","v":15},{"$f":"2*PI()*(C12*B12)","v":94247.779607693796},{"$f":"D12*F32","v":376991.11843077518},{"$f":"E12*F9","v":0.37699111843077515},{"$f":"F12*G9","v":0.52778756580308517}]
[40,1000,{"$f":"0.5*A13","v":20},{"$f":"2*PI()*(C13*B13)","v":125663.70614359173},{"$f":"D13*F32","v":502654.82457436691},{"$f":"E13*F9","v":0.50265482457436694},{"$f":"F13*G9","v":0.70371675440411363}]
[50,1000,25,{"$f":"2*PI()*(C14*B14)","v":157079.63267948964},{"$f":"D14*F32","v":628318.53071795858},{"$f":"E14*F9","v":0.62831853071795851},{"$f":"F14*G9","v":0.87964594300514187}]
[60,1000,30,{"$f":"2*PI()*(C15*B15)","v":188495.55921538759},{"$f":"D15*F32","v":753982.23686155037},{"$f":"E15*F9","v":0.7539822368615503},{"$f":"F15*G9","v":1.0555751316061703}]
[70,1000,35,219911.48575128551,{"$f":"D16*F32","v":879645.94300514203},{"$f":"E16*F9","v":0.87964594300514198},{"$f":"F16*G9","v":1.2315043202071987}]
[80,1000,40,251327.41228718346,{"$f":"D17*F32","v":1005309.6491487338},{"$f":"E17*F9","v":1.0053096491487339},{"$f":"F17*G9","v":1.4074335088082273}]
[90,1000,45,282743.3388230814,{"$f":"D18*F32","v":1130973.3552923256},{"$f":"E18*F9","v":1.1309733552923256},{"$f":"F18*G9","v":1.5833626974092556}]
[100,1000,50,314159.26535897929,{"$f":"D19*F32","v":1256637.0614359172},{"$f":"E19*F9","v":1.256637061435917},{"$f":"F19*G9","v":1.7592918860102837}]
[110,1000,55,345575.19189487724,{"$f":"D20*F32","v":1382300.7675795089},{"$f":"E20*F9","v":1.3823007675795089},{"$f":"F20*G9","v":1.9352210746113123}]
[125,1000,62.5,392699.08169872413,{"$f":"D21*F32","v":1570796.3267948965},{"$f":"E21*F9","v":1.5707963267948963},{"$f":"F21*G9","v":2.1991148575128547}]
[]
["Legende: "]
["ZUR BERECHNUNG DER VERBRAUCHSMENGE, ÄNDERUNG VON WERTEN IN DEN GELB"]
["MARKIERTEN SPALTEN VORNEHMEN!"]
[]
["Rechnung:  Es wird von einer Beschichtungsstärke (Gesamtauftrag auf die Rohrinnenfläche ) von X mm  "]
["ausgegangen. Diese ist variabel und kann ebenso wie der Rohrdurchmesser und die zu beschichtende"]
["Rorlänge verändert werden. "]
["Aus der Berechnung ergibt sich dann die Gesamtmenge des Harzes in Liter und kg."]
["Veränderbare Variablen:"]
["Beschichtungsstärke:",null,null,null,"Beschichtungshöhe h in mm:",4]
["Rohrdurchmesser, Rohrlänge, Beschichtungsstärke (-höhe)!"]
["Spezifische Dichte Harz in kg/l:",null,1.4,null,"Kartuschengröße SprayCoat in kg:","Kartuscheninhalt:","1,8kg"]
["1,4 kg/l",null,1400]
["Exemplarische Berechnung für jeweils immer 1m Rohrlänge"]
["Mantelfläche (die zu beschichtende Rohrinnenfläche): A= 2*Pi*r*L"]
[null,"Pi=3,14; r= 1/2 DN in mm; h= 1000 mm"]
["Volumen: Grundfläche G= (A)*H, wobei H hier die max Höhe der Beschichtung ist."]